{"text_format":"1","workbook":"xlsx","n_sheets":6,"sheets":["一次選定","電気防食","断面修復","表面被覆","脱塩","補強・更新"],"not_rendered":{"charts":0,"images":0,"macros":1,"external_links":0,"defined_names":5,"comments":0,"pivot_tables":0},"unopened":[],"bounds":{"document_bytes":16777216,"sheet_cells":100000,"rows_first":2000,"rows_last":500,"rows_between":2000,"halvings":0,"cell_chars":16384,"cell_head_chars":4096},"cells_cut":0,"cells_raw":0,"read":"whole","date_system":"1900"}

{"sheet":"一次選定","index":0,"n_rows":87,"n_cols":50,"rows_kept":87,"cut":false,"hidden":false,"merged":[[7,28,10,28],[7,27,10,27],[15,28,18,28],[11,28,14,28],[11,27,14,27],[15,27,18,27],[19,27,22,27],[19,28,22,28],[55,27,58,27],[55,28,58,28],[59,27,62,27],[59,28,62,28],[63,27,66,27],[63,28,66,28],[67,27,70,27],[67,28,70,28],[74,27,77,27],[74,28,77,28],[78,27,81,27],[78,28,81,28],[82,27,85,27],[82,28,85,28],[86,27,89,27],[86,28,89,28]]}
[null,null,null,null,"【補修工法を検討する場合の「検討順位」と「検討内容」の提案】"]
[null,null,null,null,null,null,null,null,null,null,null,null,null,null,null,null,null,null,null,"表面塗装","断面修復","電気防食","脱塩","補強・更新（力学特性回復）"]
[null,null,null,null,"塩害に関する構造物の状態に関する質問項目","以下の項目に対して一つだけ選んで”１”を入力してください(２つ以上に\"１\"を付けるとエラーになります）",null,null,null,3,null,null,null,null,null,null,null,null,null,115,135,192.5,101.75,40,null,null,null,null,null,null,null,null,null,null,null,null,null,null,null,null,null,null,null,null,null,null,null,null,null,1]
[]
[null,null,null,null,null,"ＰＣ","ＲＣ"]
[null,null,null,1,"対象とする構造物（部材）はＰＣかＲＣか？",null,1,null,null,"不明の場合には工法選定が不確実になります",null,null,null,null,null,null,null,null,null,10,10,10,10,10,null,null,null,null,"＊コンクリート標準示方書【維持管理編】より，主にコンクリート表面に現れる劣化現象を整理"]
[null,null,null,null,null,null,null,null,null,"↓",null,null,null,null,null,null,null,null,null,10,10,10,5,null,null,null,null,"塩害の劣化の進行状態"]
[null,null,null,null,null,"潜伏期","進展期","加速期","劣化期","不明",null,null,null,null,null,null,null,null,null,null,null,null,null,null,null,null,null,"潜伏期","外観上の劣化は見られない。鉄筋位置の塩化物イオン濃度が限界値以下"]
[null,null,null,2,"対象とする構造物（部材）の劣化程度は？",null,1,null,null,null,null,null,null,null,null,null,null,null,null,10,10,10,9,10]
[null,null,null,null,null,null,null,null,null,null,null,null,null,null,null,null,null,null,null,0,5,15,9,0]
[null,null,null,null,null,"10年未満","20年未満","30年未満","40年未満","40年以上"]
[null,null,null,3,"構造物（部材）の建設後の経過年数は？",null,null,1,null,null,null,null,null,null,null,null,null,null,null,10,10,10,9,10,null,null,null,"進展期","外観上には大きな劣化は見られないが，鉄筋位置の塩化物イオン濃度は限界値を超えている。かぶりの小さい金属（鋼製スペーサー，結束線あるいは施工時に落とした金属）の腐食が見られる。"]
[null,null,null,null,null,null,null,null,null,null,null,null,null,null,null,null,null,null,null,0,10,12.5,9]
[null,null,null,null,null,"穏やか","海岸からの距離がある","海上大気中にある","飛沫帯にある","不明"]
[null,null,null,4,"塩害環境の厳しいさは？",null,null,1,null,null,null,null,null,null,null,null,null,null,null,10,10,10,9]
[null,null,null,null,null,null,null,null,null,null,null,null,null,null,null,null,null,null,null,null,null,null,null,null,null,null,null,"加速期","主筋やスターラップの腐食が進行して，コンクリート表面に腐食ひび割れやさび汁が見られる。さらに進んでいる場合には，コンクリートの一部がはく離している様子が確認できる。ただし，主筋やスターラップの大きな断面減少は見られない。"]
[null,null,null,null,null,"行われていない","一度行われた","数回行われた","不明"]
[null,null,null,5,"過去に補修が行われたか？",1,null,null,null,"←不明の場合には工法選定が不確実になります",null,null,null,null,null,null,null,null,null,10,10,10,9,10]
[null,null,null,null,null,null,null,null,null,null,null,null,null,null,null,null,null,null,null,10,10,10,9]
[null,null,null,null,null,"ほとんどない","可能性はある","常に湿潤状態にある","不明",null,null,null,null,null,null,null,null,null,null,null,null,null,null,null,null,null,null,"劣化期","腐食ひび割れが進展して広く繋がり，広範囲に浮き・はく離・はく落が確認できる。主筋やスターラップが露出して，腐食による大きな断面減少が確認できる。"]
[null,null,null,6,"対象構造物（部材）は外部から水の影響はありますか？（雨水、漏水、海水）",1,null,null,null,"←不明の場合には工法選定が不確実になります",null,null,null,null,null,null,null,null,null,10,10,10,9,10]
[null,null,null,null,null,null,null,null,null,null,null,null,null,null,null,null,null,null,null,10,10,10,9]
[null,null,null,null,null,"ほとんど作用しない","作用することがある","常に外力の作用がある","不明"]
[null,null,null,7,"対象構造物（部材）表面に外力が直接作用しますか？（輪荷重など）",1,null,null,null,"←不明の場合には工法選定が不確実になります",null,null,null,null,null,null,null,null,null,10,10,10,9,10]
[null,null,null,null,null,null,null,null,null,null,null,null,null,null,null,null,null,null,null,10,10,10,9]
[]
[]
[]
[null,null,null,null,"補修のための条件に関する質問"]
[]
[null,null,null,null,null,"ほとんどしない","荷重作用を抑えることは出来る","荷重作用は避けられない"]
[null,null,null,8,"補修時に構造物（部材）に荷重が作用しますか？",1,null,null,null,null,null,null,null,null,null,null,null,null,null,10,10,10,9,10]
[null,null,null,null,null,null,null,null,null,null,null,null,null,null,null,null,null,null,null,10,10,10,9,0]
[null,null,null,null,null,"出来る","何とかできる(70cm程度）","非常に狭い(50cm程度）"]
[null,null,null,9,"補修のための作業スペースは確保できますか？",null,null,1,null,null,null,null,null,null,null,null,null,null,null,10,10,10,9,10]
[null,null,null,null,null,null,null,null,null,null,null,null,null,null,null,null,null,null,null,5,-10,5,6.75,-10]
[null,null,null,null,null,"出来る","一時的にできる（発電機等）","全く出来ない"]
[null,null,null,10,"外部からの電源を確保できますか？（補修時及び補修後）",1,null,null,null,null,null,null,null,null,null,null,null,null,null,10,10,10,9,0]
[null,null,null,null,null,null,null,null,null,null,null,null,null,null,null,null,null,null,null,10,10,10,9]
[null,null,null,null,null,"出来るだけ避けたい","許容できる"]
[null,null,null,11,"補修後に定常的な費用の発生は許容しますか？（電気代などの維持費）",null,1,null,null,null,null,null,null,null,null,null,null,null,null,10,10,10,9,10]
[null,null,null,null,null,null,null,null,null,null,null,null,null,null,null,null,null,null,null,10,10,0,9,0]
[]
[null,null,null,null,"今後の維持管理に関する質問"]
[]
[null,null,null,null,null,"出来るだけ省力化（目視程度）","定期的な点検を計画して実施","十分な維持管理を実施予定"]
[null,null,null,12,"今後の維持管理はどのように行いますか？",null,null,1,null,null,null,null,null,null,null,null,null,null,null,10,10,10,9,10]
[null,null,null,null,null,null,null,null,null,null,null,null,null,null,null,null,null,null,null,10,10,50,9,0]
[]
[]
[null,null,null,null,"複合劣化を考慮する場合の追加の質問（ない場合はブランク）","（塩害＋アルカリシリカ反応）or（塩害＋凍害）のいずれかの複合劣化（複合劣化の場合は，13番か14番は，どちらか一方のみ「１」を入力）"]
[]
[null,null,null,null,null,"ある"]
[null,null,null,13,"アルカリシリカ反応との複合劣化がありますか？",null,"←ここがブランクの場合は，以下の２項目は無視されます"]
[null,null,null,null,null,null,null,null,null,null,null,null,null,null,null,null,null,null,null,null,null,null,null,null,null,null,null,"ASRの劣化の進行状態"]
[null,null,null,null,null,"潜伏期","進展期","加速期","劣化期",null,null,null,null,null,null,null,null,null,null,null,null,null,null,null,null,null,null,"潜伏期","ASRによる膨張反応は発生しておらず，コンクリート表面には膨張ひび割れなどは見られず健全な状態にある。"]
[null,null,null,"13-1","アルカリシリカ反応による劣化程度は？",null,1,null,null,null,null,null,null,null,null,null,null,null,null,10,10,10,9,10]
[null,null,null,null,null,null,null,null,null,null,null,null,null,null,null,null,null,null,null,0,0,0,0,0]
[null,null,null,null,null,"小さい","大きい","不明"]
[null,null,null,"13-2","残存膨張量は？",null,1,null,null,null,null,null,null,null,null,null,null,null,null,null,null,null,null,null,null,null,null,"進展期","水分の供給により，骨材表面のアルカリシリカゲルが給水膨張している段階。コンクリート表面には軽微なひび割れが発生し，ひび割れ周辺に変色やアルカリシリカゲルの滲出が見られる場合がある。"]
[]
[null,null,null,null,null,"ある"]
[null,null,null,14,"凍害との複合劣化はありますか？",1,"←ここがブランクの場合は，以下の項目は無視されます"]
[null,null,null,null,null,null,null,null,null,null,null,null,null,null,null,null,null,null,null,null,null,null,null,null,null,null,null,"加速期","ASRによるひび割れの幅，長さ，本数が増加して，コンクリート表面には広い範囲で変色やアルカリシリカゲルの滲出が確認できる。"]
[null,null,null,null,null,"潜伏期","進展期","加速期","劣化期"]
[null,null,null,"14-1","凍害の劣化程度は？",null,null,null,1,null,null,null,null,null,null,null,null,null,null,10,10,10,9,10]
[null,null,null,null,null,null,null,null,null,null,null,null,null,null,null,null,null,null,null,30,50,10,9,50]
[null,null,null,null,null,null,null,null,null,null,null,null,null,null,null,null,null,null,null,null,null,null,null,null,null,null,null,"劣化期","ASRによるひび割れが進展して，段差，ずれが発生するようになり，一部ではかぶりのはく離，はく落が確認できる。膨張の進行によりスターラップの折り曲げ部分で破断も確認されることがある。"]
[]
[]
[]
[]
[]
[null,null,null,null,null,null,null,null,null,null,null,null,null,null,null,null,null,null,null,null,null,null,null,null,null,null,null,"凍害の劣化の進行状態"]
[null,null,null,null,null,null,null,null,null,null,null,null,null,null,null,null,null,null,null,null,null,null,null,null,null,null,null,"潜伏期","凍結融解作用を受けているが，コンクリート表面には大きな変状は見られない。"]
[]
[]
[]
[null,null,null,null,null,null,null,null,null,null,null,null,null,null,null,null,null,null,null,null,null,null,null,null,null,null,null,"進展期","スケーリング，微細ひび割れ，ポップアウトが発生し，粗骨材が露出したり，複数の微細ひび割れがコンクリート表面に確認できる。"]
[]
[]
[]
[null,null,null,null,null,null,null,null,null,null,null,null,null,null,null,null,null,null,null,null,null,null,null,null,null,null,null,"加速期","スケーリングや微細ひび割れが深さ方向に進展することにより，粗骨材のはく落が確認できる。"]
[]
[]
[]
[null,null,null,null,null,null,null,null,null,null,null,null,null,null,null,null,null,null,null,null,null,null,null,null,null,null,null,"劣化期","かぶりコンクリートがはく落し，主筋やスターラップの露出が確認できる。"]

{"sheet":"電気防食","index":1,"n_rows":11,"n_cols":3,"rows_kept":11,"cut":false,"hidden":false,"merged":[[9,2,9,19],[10,2,10,19],[4,2,4,19],[5,2,5,19],[6,2,6,19],[7,2,7,19],[8,2,8,19]]}
[null,"5つの工法の内 1 番目に推薦される工法です。"]
[null,null,"電気防食工法を採用するにあっての検討項目"]
[null,null,"この工法の採用に当たっては，以下の項目に関して専門技術者に確認してください"]
[]
[null,1,"RC構造物には電気防食の適用が推薦される。"]
[null,2,"塩害の進展期に電気防食を実施することは、（劣化が顕在化する前なので）特に勧められる。"]
[null,3,"経過年数が20～30年経過し、海上大気中なので、劣化部の断面を修復して電気防食の適用を考える必要がある。"]
[null,4,"過去に塩害に対する補修実績はないが、電気防食の適用効果は十分期待できる。"]
[null,5,"作業スペースが狭いので、陽極材として「金属溶射等の吹付け」など，狭隘なスペースで施工可能な陽極システムを検討する必要がある。"]
[null,6,"十分な維持管理を行うことで、鋼材の防食状態を具体的な数値によって評価できる。遠隔監視手の適用も考慮に入れるのが良い。"]
[null,7,"凍害が劣化期なので、劣化部分の断面を電気抵抗の比較的小さい材料で断面を元に戻すと共に、陽極やその他の機器が凍害の影響を受けないように配慮する必要がある。"]

{"sheet":"断面修復","index":2,"n_rows":11,"n_cols":3,"rows_kept":11,"cut":false,"hidden":false,"merged":[[9,2,9,19],[10,2,10,19],[4,2,4,19],[5,2,5,19],[6,2,6,19],[7,2,7,19],[8,2,8,19]]}
[null,"5つの工法の内 2 番目に推薦される工法です。"]
[null,null,"断面修復工法を採用するにあっての検討項目"]
[null,null,"この工法の採用に当たっては，以下の項目に関して専門技術者に確認してください"]
[]
[null,1,"RC構造物では劣化部をはつり取ることで断面修復を行うことができるが、マクロセル腐食に注意する必要がある。"]
[null,2,"塩害の進展期では、鉄筋位置の塩化物イオン濃度が限界値を超えており，根本的な対策とするためには，塩分の多い部分の鋼材をすべてはつり出す必要がある。これが難しい場合（力学的，コスト的），マクロセル腐食による再劣化の可能性が高い。"]
[null,3,"経過年数が20～30年経過し、海上大気中なので、劣化が顕在化している場合には比較的広い範囲を断面修復によって補修する事が考えられる。マクロセル腐食の防止のために電気防食の併用も考える。"]
[null,4,"過去に塩害に対する補修実績がないことから、劣化はそれほど進んでいない可能性があり，マクロセル腐食が生じないように断面修復を行うことが考えられる。"]
[null,5,"水の影響がないことから、被覆を併用する場合には乾燥面に対応した被覆材料を使うことができる。"]
[null,6,"作業スペースが狭いので、はつり作業や注入作業が困難。"]
[null,7,"凍害が劣化期なので、劣化部分の断面修復を行う必要がある。"]

{"sheet":"表面被覆","index":3,"n_rows":10,"n_cols":3,"rows_kept":10,"cut":false,"hidden":false,"merged":[[9,2,9,19],[4,2,4,19],[5,2,5,19],[6,2,6,19],[7,2,7,19],[8,2,8,19]]}
[null,"5つの工法の内 3 番目に推薦される工法です。"]
[null,null,"表面被覆工法を採用するにあっての検討項目"]
[null,null,"この工法の採用に当たっては，以下の項目に関して専門技術者に確認してください"]
[]
[null,1,"RC構造物の場合、出来るだけ早い時期に実施して、将来の鉄筋位置の塩分量を限界値以下にできる事を確認するのが良い。"]
[null,2,"塩害の進展期では、鋼材位置の塩分量が限界値を超えているため、被覆は勧められない。劣化の原因が局所的にかぶりの小さい鋼材の劣化であれば、その部分を断面修復して構造物全体を被覆することは考えられる。"]
[null,3,"経過年数が20～30年経過し、海上大気中なので塩害が進行している可能性があり、鋼材位置の塩化物イオン濃度によっては被覆の効果は期待できない。"]
[null,4,"過去に塩害に対する補修実績がないことから、塩化物イオン量が少ない可能性もあり，塩分量調査により被覆の適用性を確認するのが良い。"]
[null,5,"水の影響がないことから、乾燥面に対応した被覆材料を使うことができる。"]
[null,6,"凍害が劣化期なので、断面修復を行った後に被覆を行うことが考えられる。"]

{"sheet":"脱塩","index":4,"n_rows":10,"n_cols":3,"rows_kept":10,"cut":false,"hidden":false,"merged":[[9,2,9,19],[4,2,4,19],[5,2,5,19],[6,2,6,19],[7,2,7,19],[8,2,8,19]]}
[null,"5つの工法の内 4 番目に推薦される工法です。"]
[null,null,"脱塩工法を採用するにあっての検討項目"]
[null,null,"この工法の採用に当たっては，以下の項目に関して専門技術者に確認してください"]
[]
[null,1,"RC構造物の塩害対策として脱塩は効果を発揮する工法である。電解液を2か月間保持する必要があり，第三者に対しての電解液の漏出などに注意しなければならない。"]
[null,2,"塩害の進展期であれば脱塩の効果は高い。脱塩後は被覆を行うことで，脱塩効果を確実に維持できる。"]
[null,3,"経過年数が20～30年経過し、海上大気中なので、脱塩の適用を考える。処理後は被覆を行う効果を長く保持できる。"]
[null,4,"過去に塩害に対する補修実績がないが，劣化が顕在化したことは塩化物イオン濃度が高いと考えられ、塩分調査を行った後に脱塩の適用の可能性を評価するのが良い。"]
[null,5,"水の影響がないことから、被覆を併用する場合には乾燥面に対応した被覆材料を使うことができる。"]
[null,6,"作業スペースが狭いので、陽極材や電解質の保持設備などを工夫する必要がある。"]

{"sheet":"補強・更新","index":5,"n_rows":6,"n_cols":3,"rows_kept":6,"cut":false,"hidden":false,"merged":[[4,2,4,19],[5,2,5,19]]}
[null,"5つの工法の内 5 番目に推薦される工法です。"]
[null,null,"補強・更新を採用するにあっての検討項目"]
[null,null,"この工法の採用に当たっては，以下の項目に関して専門技術者に確認してください"]
[]
[null,1,"塩害の進展期にあることから、この段階で補強や取換え（更新）を検討する必要はない"]
[null,2,"凍害が劣化期なので、塩害による劣化程度にもよるが，部材の重要度に応じて補強あるいは部材の取換え等を検討する必要がある。"]